## Feuille1
Support de cours					Chapitres				Séquences					Pages
Modules					Divisions				Activités de cours ou d'évaluation					Item Cours
ID	Titre	Objectifs	Introduction	Conclusion	Durée	ID	Titre	Introduction	Conclusion	ID	Titre	Objectifs	Introduction	Conclusion	Type	ID	Titre	Remarques
A	Mécanique de la rupture	A l'issu de ce cours vous serez capable de dimensionner des structures sous différentes sollicitations, de proposer des hypothèses raisonnables dans un cas concret d’expertise rupture puis de proposer des moyens correctifs permettant d’éviter une nouvelle rupture. / Une compréhension des phénomènes physiques à la base des endommagements et rupture est fondamentale pour choisir les méthodes appropriées.			30 h	1	Méthode d'analyse des faciès de rupture	4 à 6 h		1.1	Faciès de rupture caractéristiques					1.1.1	Rupture fragile
				1.1.2	Rupture ductile
				1.1.3	Rupture par fatigue
				1.1.4	Rupture par corrosion
				1.2	Méthodes d'expertise					1.2.1	Les bonnes pratiques
				1.2.2	Examen à l'oeil nu
				1.2.3	Examen au microscope optique
				1.2.4	Examen au MEB
				2	Caractérisation au choc			2.1	Paramètres clés					2.1.1	Résilience
				2.1.2	Température de transition
				2.2	Types d'essais					2.2.1	Essai Charpy
				2.2.2	Essai Pellini
				2.2.3	Crash test
				3	Faceur d'intensité de contraintes			3.1	Analyse mécanique					3.1.1	Modes de rupture
				3.1.2	Principes du clacul des contraintes
				3.1.3	Contraintes et déformations en mode 1
				3.1.4	Contraintes et déformations en mode 2
				3.1.5	Contraintes et déformations en mode 3
				3.2	Calcul et mesure des F.I.C.					3.2.1	Méthodes analytiques
				3.2.2	Superposition
				3.2.3	Eléments finis
				3.2.4	Quelques cas
				3.3	Zone plastifiée					3.3.1	Modèle d'Irwin
				3.3.2	Modèle de Dugdale
				4	Approche énergétique			4.1	Taux de restitution d'énergie					4.1.1	Energie potentielle
				4.1.2	Energie de création de nouvelle surface
				4.1.3	Définition	Titre à revoir
				4.2	Calcul des intégrales de contour					4.2.1	Exemple analytique	A retravailler !!!
				4.2.2	Exemple numérique en contrainte plane	A retravailler !!!
				4.2.3	Exemple numérique en déformation plane	A retravailler !!!
				5	Critères de rupture fragile			5.1	Ténacité					5.1.1	Qu'est ce que la ténacité ?
				5.1.2	Condition d'optention de la ténacité
				5.1.3	Méthode de mesure de la ténacité
				5.2	Taux de restitution d'énergie critique					5.2.1	Condition de rupture
				5.2.2	Stabilité
				5.2.3	Méthode de mesure du taux de restitution critique
				5.2.4	Lien entre ténacité et taux de restitution critique
				5.3	Système à un couple de paramètres					5.3.1	Choix des paramètres
				5.3.2	Force imposée
				5.3.3	Déplacement imposé
				5.3.4	Comparaison
				6	Critères de rupture ductile			6.1	Crack tip opening displacement					6.1.1	Emoussement en fond de fissure
				6.1.2	Méthode de mesure du C.T.O.D.
				6.2	Intégrale J					6.2.1	Définition de l'intégrale J
				6.2.2	Mesure du J1C
				6.3	Courbes R					6.3.1	Courbes de resistance à la rupture
				6.3.2	Effet de la longueur initiale de fissure
				7	Analyse Limite			7.1	Borne en effort					7.1.1	Définition	Titre à revoir
				7.1.2	Exemples	Titre à revoir
				7.2	Borne en déplacement					7.2.1	Définition	Titre à revoir
				7.2.2	Exemples	Titre à revoir
				8	Analyse pratique			8.1	Vers l'expertise					8.1.1	Démarche d'expertise
				8.1.2	Application
				8.2	Vers le dimensionnement					8.2.1	Etude de la nocivité d'un défaut
				8.2.2	Effet d'échelle
				8.2.3	Choix des matériaux

## Comètes
Support de cours					Chapitres				Séquences					Pages
Modules					Divisions				Cours					Partie de cours
ID	Titre	Objectifs	Introduction	Conclusion	Durée	ID	Titre	Introduction	Conclusion	ID	Titre	Objectifs	Introduction	Conclusion	Type	ID	Titre	Remarques
A	Histoire et nature des comètes	A la fin de ce module, vous devez avoir acquis ...	Ce module aborde la compréhension des comètes ...			1	L'énigme des comètes			1.1	Les comètes avant Halley					1.1.1	Apparitions
				1.1.2	Comètes et astéroides
				1.1.3	Phénomène astronomique ou atmosphérique
				1.2	Kepler, Newton, Halley et la comète de 1682

				1.3	La nature physique des comètes

				2	L'origine des comètes			2.1	Les comètes : des astres d'origine parfois lointaine

				2.2	L'évolution orbitale des comètes
				2.3	L'exploration spatiale des comètes
				2.4	L'exploration spatiale des comètes
				3	Ressources complémentaires			3.1	Animation : queue de comètes
				3.2	Vidéo : comètes CERIMES
				3.3	Site embarqué

				Titre à revoir
				Titre à revoir
				Titre à revoir
				Titre à revoir